## Tabelle1
Absorptionsgradmessungen nach DIN EN ISO 354
Schallabsorptionsgrad nach Sabine: as
Äquivalente Schallabsorptionsfläche [m²]: A
|  |  |  | Oktavbänder | [5 empty] | Terzbänder
Produkt | aw | Schallabsorberklasse | Metrik | 125 | 250 | 500 | 1000 | 2000 | 4000 | 50 | 63 | 80 | 100 | 125 | 160 | 200 | 250 | 315 | 400 | 500 | 630 | 800 | 1000 | 1250 | 1600 | 2000 | 2500 | 3150 | 4000 | 5000 | Prüfaufbau | Prüfinstitut
Akustikbild | 0.85 | B | as | 0.2153065 | 0.5378953 | 0.8894302 | 1.089173 | 1.02329 | 0.9444668 | 0.05621497 | 0.06464191 | 0.08407348 | 0.1352316 | 0.209077 | 0.3016108 | 0.3702378 | 0.5379788 | 0.7054692 | 0.7768924 | 0.8903969 | 1.001001 | 1.067384 | 1.093952 | 1.106181 | 1.073536 | 1.010935 | 0.9853995 | 0.908708 | 0.9323256 | 0.9923668 | Akustikbild, standard und complete, dBtec © PE, 40 mm Polyestervlies mit Holzrahmen mit dBtex Stoff bespannt, 2 Stück je 2.400 mm x 1.600 mm, Hohlraumtiefe 10 mm, geschlossene Fläche S = 10,88 m² | SG-Bauakustik
Akustikbild Plus mit Tiefenabsorption | 1 | A | as | 0.4037163 | 0.8410662 | 0.9793515 | 1.041587 | 0.9672239 | 1.032431 | 0.2119141 | 0.1116927 | 0.2408955 | 0.2967653 | 0.3082598 | 0.6061238 | 0.6701708 | 0.9269539 | 0.9260741 | 0.9594607 | 0.9853351 | 0.9932588 | 1.0487 | 1.064914 | 1.011148 | 0.9635397 | 0.9466776 | 0.9914543 | 0.9880702 | 1.022419 | 1.086803 | Akustikbild plus, dBtec © PI, 80 mm Polyestervlies mit Holzrahmen mit dBtex Stoff bespannt, Hohlraumtiefe 0 mm, geschlossene Fläche S = 12 m² | SG-Bauakustik
Deckensegel eCO, Hohlraumtiefe 100mm | 0.95 | A | as | 0.2219164 | 0.6375391 | 0.9881733 | 1.140315 | 1.097315 | 1.076784 | 0.09792608 | 0.07774136 | 0.06773798 | 0.1349397 | 0.2074815 | 0.323328 | 0.448631 | 0.6538691 | 0.8101173 | 0.894431 | 1.001393 | 1.068696 | 1.153774 | 1.166005 | 1.101165 | 1.061567 | 1.108164 | 1.122214 | 1.110018 | 1.100047 | 1.020287 | Deckensegel ECO, dBtec © PE 40 mm Polyestervlies, 3 Stück je 2.400 mm x 1.600 mm Hohlraumtiefe 100 mm, Abstand zwischen Segel 500 mm (unregelmäßig verteilt) | SG-Bauakustik
|  |  | A | 0.852159 | 2.44815 | 3.794585 | 4.378808 | 4.21369 | 4.134849 | 0.3760362 | 0.2985268 | 0.2601138 | 0.5181684 | 0.7967291 | 1.241579 | 1.722743 | 2.510857 | 3.11085 | 3.434615 | 3.845351 | 4.103791 | 4.430492 | 4.477458 | 4.228474 | 4.076418 | 4.25535 | 4.309303 | 4.262468 | 4.22418 | 3.917901 |  | SG-Bauakustik
Deckensegel eCO, Hohlraumtiefe 200mm | 1 | A | as | 0.2990633 | 0.8091636 | 1.064109 | 1.086739 | 1.154976 | 1.176064 | 0.05655843 | 0.1012019 | 0.1420224 | 0.2374234 | 0.2668301 | 0.3929363 | 0.5925033 | 0.8369276 | 0.9980599 | 0.9994382 | 1.118878 | 1.074011 | 1.01471 | 1.07661 | 1.168897 | 1.144644 | 1.141829 | 1.178455 | 1.173806 | 1.174858 | 1.179529 | Deckensegel ECO, dBtec © PE 40 mm Polyestervlies, 3 Stück je 2.400 mm x 1.600 mm Hohlraumtiefe 200 mm, Abstand zwischen Segel 500 mm (unregelmäßig verteilt) | SG-Bauakustik
|  |  | A | 1.148403 | 3.107188 | 4.086179 | 4.173078 | 4.435109 | 4.516087 | 0.22 | 0.3886153 | 0.5453662 | 0.9117058 | 1.024628 | 1.508875 | 2.275213 | 3.213802 | 3.83255 | 3.837843 | 4.296491 | 4.124203 | 3.896485 | 4.134183 | 4.488564 | 4.395434 | 4.384624 | 4.525268 | 4.507414 | 4.511456 | 4.529391
Deckensegel eCO, Hohlraumtiefe 500mm | 1 | A | as | 0.3342976 | 0.8526632 | 0.8938615 | 1.169008 | 1.315496 | 1.3341 | 0.1523306 | 0.1429197 | 0.1287885 | 0.2539897 | 0.2998816 | 0.4490214 | 0.727304 | 0.9221269 | 0.9085588 | 0.826729 | 0.8218975 | 1.032958 | 1.137361 | 1.154878 | 1.214786 | 1.309845 | 1.312811 | 1.323831 | 1.315406 | 1.354592 | 1.332301 | Deckensegel ECO, dBtec © PE 40 mm Polyestervlies, 3 Stück je 2.400 mm x 1.600 mm Hohlraumtiefe 500 mm, Abstand zwischen Segel 500 mm (unregelmäßig verteilt) | SG-Bauakustik
|  |  | A | 1.283703 | 3.274227 | 3.432428 | 4.488991 | 5.051504 | 5.122942 | 0.5849495 | 0.5488116 | 0.494548 | 0.9753204 | 1.151545 | 1.724242 | 2.792847 | 3.540967 | 3.488866 | 3.174639 | 3.156086 | 3.966559 | 4.367465 | 4.43473 | 4.664778 | 5.029803 | 5.041196 | 5.083512 | 5.051159 | 5.201632 | 5.116036
Deckensegel Avant, Hohlraumtiefe 100mm |  |  | A | 0.5133333 | 1.923333 | 3.536667 | 3.556667 | 3.486667 | 3.213333 | 0.28 | 0 | 0.01 | 0.37 | 0.59 | 0.58 | 1.34 | 1.89 | 2.54 | 3.17 | 3.62 | 3.82 | 3.85 | 3.55 | 3.27 | 3.25 | 3.58 | 3.63 | 3.43 | 3.2 | 3.01 | Deckensegel Avant, Material dBtec®PE (Polyesterflies zweilagig), 4 Einzelelemente, Abmessungen Länge x Breite = 2000mm x 1480 mm, Dicke d = 24 mm, Hohlraumtiefe h = 300 mm, ca. 500mm Abstand zwischen den Elementen. Gesamtfläche 11,8 m², Auswertung für den Einzelabsorber 2,96 m². | Quiring Consultans
| 0.95 | A | as | 0.18 | 0.65 | 1.19 | 1.2 | 1.18 | 1.09
Deckensegel Avant, Hohlraumtiefe 300mm |  |  | A | 0.8633333 | 2.413333 | 2.896667 | 3.316667 | 3.82 | 3.64 | 0.55 | 0.23 | 0.31 | 0.95 | 0.56 | 1.08 | 2 | 2.49 | 2.75 | 3.13 | 2.77 | 2.79 | 3.17 | 3.34 | 3.44 | 3.72 | 3.88 | 3.86 | 3.43 | 3.61 | 3.88 | Deckensegel Avant, Material dBtec®PE (Polyesterflies zweilagig), 4 Einzelelemente, Abmessungen Länge x Breite = 2000mm x 1480 mm, Dicke d = 24 mm, Hohlraumtiefe h = 300 mm, ca. 500mm Abstand zwischen den Elementen. Gesamtfläche 11,8 m², Auswertung für den Einzelabsorber 2,96 m². | Quiring Consultans
| 0.95 | A | as | 0.29 | 0.82 | 0.98 | 1.12 | 1.29 | 1.23
Cool-Line Baffel, Reihenmittenabstand 300mm |  |  | A | 0.6533736 | 1.349472 | 1.557829 | 2.13217 | 2.319482 | 2.288154 | 0.1626967 | -0.08525329 | 0.1165355 | 0.4158589 | 0.6300822 | 0.9141798 | 1.0399 | 1.503183 | 1.505333 | 1.466759 | 1.524527 | 1.682201 | 1.974926 | 2.179632 | 2.241951 | 2.308593 | 2.322795 | 2.327058 | 2.362005 | 2.238756 | 2.263701 | Cooline Baffel, dBtec © PE 40 mm Polyestervlies ohne Umschließungsrahmen, 26 Stück je 1.200 mm x 250 mm, Hohlraumtiefe 40 mm, Reihenmittenabstand 300 mm, Elementabstand in Reihe 50 mm, Prüffläche S = 9,75 m² | SG-Bauakustik
| 0,75H | C | as | 0.2680507 | 0.5536297 | 0.6391094 | 0.8747363 | 0.9515823 | 0.9387299 | 0.06674737 | -0.03497571 | 0.04780943 | 0.1706088 | 0.2584952 | 0.3750481 | 0.4266258 | 0.6166906 | 0.6175726 | 0.6017474 | 0.6254471 | 0.6901337 | 0.8102261 | 0.894208 | 0.9197747 | 0.9471151 | 0.9529414 | 0.9546905 | 0.9690277 | 0.918464 | 0.9286979
Cool-Line Baffel, Reihenmittenabstand 200mm |  |  | A | 0.7389697 | 1.639477 | 1.959781 | 2.531763 | 2.922504 | 2.845017 | 0.07899045 | 0.04839684 | 0.2746893 | 0.4973979 | 0.6797901 | 1.039721 | 1.104897 | 1.913081 | 1.900453 | 1.873919 | 1.916434 | 2.088991 | 2.360071 | 2.589312 | 2.645906 | 2.937043 | 2.916829 | 2.91364 | 2.890566 | 2.827582 | 2.816903 | Cooline Baffel, dBtec © PE 40 mm Polyestervlies ohne Umschließungsrahmen, 26 Stück je 1.200 mm x 250 mm, Hohlraumtiefe 40 mm, Reihenmittenabstand 200 mm, Elementabstand in Reihe 50 mm, Prüffläche S = 9,75 m² | SG-Bauakustik
| 0.85 | B | as | 0.2955879 | 0.6557908 | 0.7839125 | 1.012705 | 1.169002 | 1.138007 | 0.03159618 | 0.01935874 | 0.1098757 | 0.1989591 | 0.2719161 | 0.4158884 | 0.4419587 | 0.7652324 | 0.7601812 | 0.7495675 | 0.7665737 | 0.8355964 | 0.9440284 | 1.035725 | 1.058362 | 1.174817 | 1.166732 | 1.165456 | 1.156226 | 1.131033 | 1.126761 |  | SG-Bauakustik
Industrie Baffel, Reihenmittenabstand 700mm |  |  | A | 0.9053037 | 1.864116 | 2.489142 | 3.18762 | 3.288729 | 3.385361 | 1.280342 | 0.2040879 | 0.5182149 | 0.3753556 | 0.6092297 | 1.731326 | 1.568454 | 1.824999 | 2.198895 | 2.205636 | 2.500053 | 2.761737 | 3.002218 | 3.217382 | 3.34326 | 3.345169 | 3.220688 | 3.300332 | 3.448744 | 3.379202 | 3.328137 | Industrie Baffel, dBtec © PI, 50 mm Polyestervlies ohne Umschließungsrahmen, 6 Stück je 2.000 mm x 1.000 mm, Hohlraumtiefe 400 mm, Reihenmittenabstand 700 mm, Elementabstand in Reihe 200 mm, Prüffläche S = 9,24 m² | SG-Bauakustik
| 1 | A | as | 0.3919064 | 0.8069766 | 1.077551 | 1.379922 | 1.423692 | 1.465524 | 0.5542608 | 0.08834973 | 0.2243355 | 0.1624916 | 0.2637358 | 0.7494917 | 0.6789843 | 0.790043 | 0.9519024 | 0.9548208 | 1.082274 | 1.195557 | 1.299662 | 1.392806 | 1.447299 | 1.448125 | 1.394237 | 1.428715 | 1.492963 | 1.462858 | 1.440752
Industrie Baffel, Reihenmittenabstand 1000mm |  |  | A | 1.000083 | 1.95508 | 2.630065 | 3.354421 | 3.566809 | 3.654633 | 1.39388 | 0.2519169 | 0.6621195 | 0.5642381 | 0.7462601 | 1.689752 | 1.437467 | 2.094636 | 2.333138 | 2.407558 | 2.650781 | 2.831855 | 3.124955 | 3.382392 | 3.555915 | 3.577378 | 3.531659 | 3.591391 | 3.675148 | 3.603671 | 3.68508 | Industrie Baffel, dBtec © PI, 50 mm Polyestervlies ohne Umschließungsrahmen, 6 Stück je 2.000 mm x 1.000 mm, Hohlraumtiefe 400 mm, Reihenmittenabstand 1000 mm, Elementabstand in Reihe 200 mm, Prüffläche S = 9,24 m² | SG-Bauakustik
| 0,85H | B | as | 0.3030556 | 0.5924486 | 0.7969894 | 1.016491 | 1.080851 | 1.107465 | 0.4223879 | 0.07633845 | 0.2006423 | 0.1709812 | 0.2261394 | 0.512046 | 0.4355962 | 0.634738 | 0.7070114 | 0.7295631 | 0.803267 | 0.858138 | 0.9469562 | 1.024967 | 1.07755 | 1.084054 | 1.0702 | 1.0883 | 1.113681 | 1.092022 | 1.116691
Industrie Deckensegel, Hohlraumtiefe 400mm | 0.95 | A | as | 0.4410589 | 0.8461221 | 0.8511362 | 1.133935 | 1.279402 | 1.341447 | 0.08508589 | 0.112604 | 0.123637 | 0.3136773 | 0.4399516 | 0.5695479 | 0.7495947 | 0.8750325 | 0.913739 | 0.7849335 | 0.8261424 | 0.9423328 | 1.041063 | 1.157541 | 1.203199 | 1.279424 | 1.260299 | 1.298482 | 1.329067 | 1.363723 | 1.331551 | Industrie Deckensegel, dBtec © PI, 50 mm Polyestervlies, 4 Stück je 2.000 mm x 1.500 mm, Hohlraumtiefe 400 mm, Abstand zwischen Segel 1.000 mm (unregelmäßig verteilt) | SG-Bauakustik
|  |  | A | 1.323177 | 2.538366 | 2.553409 | 3.401804 | 3.838205 | 4.024341 | 0.2552577 | 0.337812 | 0.370911 | 0.9410318 | 1.319855 | 1.708644 | 2.248784 | 2.625098 | 2.741217 | 2.3548 | 2.478427 | 2.826998 | 3.12319 | 3.472623 | 3.609598 | 3.838273 | 3.780897 | 3.895445 | 3.987201 | 4.091168 | 3.994654
Industrie Deckensegel, Hohlraumtiefe 1000mm | 0.95 | A | as | 0.3964108 | 0.6848048 | 0.9439485 | 1.295293 | 1.410032 | 1.485733 | 0.0866201 | 0.1073338 | 0.1341845 | 0.3709042 | 0.4142204 | 0.4041077 | 0.529633 | 0.7008328 | 0.8239485 | 0.8346224 | 0.9244769 | 1.072746 | 1.222346 | 1.294262 | 1.36927 | 1.397744 | 1.415569 | 1.416783 | 1.455098 | 1.500437 | 1.501663 | Industrie Deckensegel, dBtec © PI, 50 mm Polyestervlies, 4 Stück je 2.000 mm x 1.500 mm, Hohlraumtiefe 1000 mm, Abstand zwischen Segel 1.000 mm (unregelmäßig verteilt) | SG-Bauakustik
|  |  | A | 1.189232 | 2.054414 | 2.831846 | 3.885878 | 4.230096 | 4.457198 | 0.2598603 | 0.3220014 | 0.4025534 | 1.112713 | 1.242661 | 1.212323 | 1.588899 | 2.102498 | 2.471846 | 2.503867 | 2.773431 | 3.218239 | 3.667039 | 3.882785 | 4.107809 | 4.193231 | 4.246708 | 4.250348 | 4.365295 | 4.501311 | 4.504989
Plano PE Stärke 50mm | 0,85H | B | as | 0.21 | 0.56 | 0.84 | 0.95 | 0.97 | 1 | 0.05 | 0.07 | 0.08 | 0.13 | 0.17 | 0.34 | 0.45 | 0.57 | 0.67 | 0.76 | 0.85 | 0.91 | 0.94 | 0.95 | 0.96 | 0.99 | 0.97 | 0.96 | 0.98 | 0.98 | 1.04 | Material dBtec® PE (Polyestervlies), Oberfläche geglättet, Materialstärke 50mm, Materialgewicht 2000g/m2. Aufgelegt am Hallraumboden, ohne Hohlraum, mit Umfassungsrahmen aus Holz. | TÜV Rheinland
Industry Panel Stärke 80mm, Plano PI Stärke 80mm | 0.9 | A | as | 0.3490989 | 0.691348 | 0.8939086 | 0.9627316 | 0.9160752 | 0.9765274 | 0.22723 | 0.0795636 | 0.1977582 | 0.2358333 | 0.2973029 | 0.5141605 | 0.5771411 | 0.7019974 | 0.7949055 | 0.8489268 | 0.8888473 | 0.9439518 | 0.9747099 | 0.9731987 | 0.9402861 | 0.9261739 | 0.8899639 | 0.9320879 | 0.9395834 | 0.9897676 | 1.000231 | Industry Panel Plano PI., dBtec © PI 80 mm Polyestervlies mit Holzrahmen, Hohlraumtiefe 0 mm, geschlossene Fläche S = 12,00 m² | SG-Bauakustik
Industry Panel Stärke 50mm, Plano PI Stärke 50mm | 0.8 | B | as | 0.1568302 | 0.5254879 | 0.7623493 | 0.9470842 | 0.8994071 | 0.8866216 | 0.1168666 | 0.01045829 | 0.06434908 | 0.02254555 | 0.1820183 | 0.2659269 | 0.3872139 | 0.5496243 | 0.6396254 | 0.6752307 | 0.7583588 | 0.8534584 | 0.9552147 | 0.939778 | 0.9462601 | 0.9210199 | 0.8927737 | 0.8844277 | 0.8772304 | 0.9020361 | 0.8805983 | Industry Panel Plano PI., dBtec © PI 50 mm Polyestervlies mit Holzrahmen, Hohlraumtiefe 0 mm, geschlossene Fläche S = 12,00 m² | SG-Bauakustik
Baffeln gemessen im Hallraum mit Rahmen:
Cool-Line Baffel, Reihenmittenabstand 300mm |  |  | as | 0.2366667 | 0.47 | 0.51 | 0.6666667 | 0.7866667 | 0.86 | 0.02 | 0.05 | 0.15 | 0.16 | 0.21 | 0.34 | 0.39 | 0.51 | 0.51 | 0.49 | 0.49 | 0.55 | 0.59 | 0.67 | 0.74 | 0.77 | 0.78 | 0.81 | 0.82 | 0.87 | 0.89 | Cooline Baffel, dBtec © PE 40 mm Polyestervlies mit Umschließungsrahmen, 26 Stück je 1.200 mm x 250 mm, Hohlraumtiefe 40 mm, Reihenmittenabstand 300 mm, Elementabstand in Reihe 50 mm, Prüffläche S = 9,75 m² | SG-Bauakustik
Cool-Line Baffel, Reihenmittenabstand 200mm |  |  | as | 0.29 | 0.5333333 | 0.5666667 | 0.7666667 | 0.8966667 | 0.9733333 | 0.05 | 0.07 | 0.21 | 0.16 | 0.3 | 0.41 | 0.47 | 0.57 | 0.56 | 0.55 | 0.54 | 0.61 | 0.71 | 0.77 | 0.82 | 0.87 | 0.9 | 0.92 | 0.94 | 0.99 | 0.99 | Cooline Baffel, dBtec © PE 40 mm Polyestervlies mit Umschließungsrahmen, 26 Stück je 1.200 mm x 250 mm, Hohlraumtiefe 40 mm, Reihenmittenabstand 200 mm, Elementabstand in Reihe 50 mm, Prüffläche S = 9,75 m² | SG-Bauakustik
Industrie Baffel, Reihenmittenabstand 700mm |  |  | as | 0.3366667 | 0.5433333 | 0.76 | 0.8933333 | 0.96 | 0.97 | 0.33 | 0.09 | 0.13 | 0.19 | 0.39 | 0.43 | 0.47 | 0.57 | 0.59 | 0.66 | 0.7 | 0.76 | 0.82 | 0.85 | 0.91 | 0.92 | 0.93 | 0.96 | 0.99 | 0.98 | 0.94 | Industrie Baffel, dBtec © PI, 50 mm Polyestervlies mit Umschließungsrahmen, 6 Stück je 2.000 mm x 1.000 mm, Hohlraumtiefe 400 mm, Reihenmittenabstand 700 mm, Elementabstand in Reihe 200 mm, Prüffläche S = 9,24 m² | SG-Bauakustik
Industrie Baffel, Reihenmittenabstand 1000mm | 0,65H | C | as | 0.2166667 | 0.47 | 0.5666667 | 0.7366667 | 0.8 | 0.8566667 | 0.37 | 0.12 | 0.15 | 0.08 | 0.23 | 0.34 | 0.42 | 0.47 | 0.52 | 0.52 | 0.56 | 0.62 | 0.69 | 0.75 | 0.77 | 0.8 | 0.79 | 0.81 | 0.88 | 0.86 | 0.83 | Industrie Baffel, dBtec © PI, 50 mm Polyestervlies mit Umschließungsrahmen, 6 Stück je 2.000 mm x 1.000 mm, Hohlraumtiefe 400 mm, Reihenmittenabstand 1000 mm, Elementabstand in Reihe 200 mm, Prüffläche S = 9,24 m² | SG-Bauakustik